## Лист1
Утверждаю
Руководитель ИСЛ «КОНТРОЛЬ-М»
________________ Э.И.Абливапов
Протокол № УЗК –36-249 от 20.12.2025
испытания прочности бетона монолитных конструкций ультразвуковым методом
 Наименование объекта: «Строительство автомобильной дороги в объезд МДЦ «Артек»»
 Заказчик: ООО «РНД-Проект» ИНН 6164126130
 Основание для проведения испытаний: Договор ИСЛ-2025-17-01-1 от 17 января 2025г.
 Наименование конструкции:
 Вид бетона, класс по проекту: Бетон тяжелый класса по прочности | [5 empty] | В20 | ГОСТ 7473-2010
 Дата бетонирования конструкций:
 Дата испытания прочности бетона:
 Средство измерения: «Пульсар - 2», зав. № В935,с УПП базой 120 мм. Свидетельство о
поверке № С-ГХШ/17-11-2025/482136489 действительно до 16.11.2026г
По ГОСТ 17624-2021 п.5.6, Применение ультразвуковых приборов для непосредственного
определения прочности бетона не допускается. Показания приборов следует рассматривать как
ориентировочную прочность бетона. Не допускается использовать ориентировочные значения
прочности для оценки класса бетона по прочности
Определение ориентировочной прочности бетона проводилось с помощью внутренней
градуировочной зависимости прибора «Пульсар – 2»
Внутренняя градуировочная зависимость имеет вид:
R = 1,45 * 10^(-2) * V - 2,5 * 10; Мпа
где: R –ориентировочная прочность бетона |  |  |  |  | R = 1,5 * 10^(-2) * V - 2,5 * 10; Мпа
V–скорость ультразвука |  |  |  |  | R = 1,45 * 10^(-2) * V - 2,5 * 10; Мпа
Результаты испытания ориентировочной прочности бетона приведены в таблице 1.
Таблица 1
| Наименование конструкции | Номер контролируемого участка, n |  | Скорость ультразвука в участке, м/с | Ориентировочная прочность бетона R, МПа | Среднее значение ориентировочной прочности R, МПа
| 1 | 2 |  | 3 | 4 | 5
| Км | 1 |  | 3319 | 23.1255 | 21.4754
|  | 2 | 2 | 3115 | 20.1675
|  | 3 | 3 | 3234 | 21.893
|  | 4 | 4 | 3165 | 20.8925
|  | 5 | 5 | 3308 | 22.966
|  | 6 | 6 | 3101 | 19.9645
|  | 7 | 7 | 3160 | 20.82
|  | 8 | 8 | 3183 | 21.1535
|  | 9 | 9 | 3269 | 22.4005
|  | 10 | 10 | 3198 | 21.371
1.45
Испытания провел
Инженер лаборатории |  |  |  |  | Бейтуллаев К.А.
Специалист НМК. Удостоверение №98525/3672-1
Результаты испытаний распространяются только на места(участки) проведения испытаний, указанные заявителем. Частичное/полное воспроизведение протокола без разрешения испытательной строительной лаборатории «КОНТРОЛЬ-М» не допускается